## PRS算定
制定：2017.05.21
改定：2017.07.25
ポーラスレジンサンド（PRS）算定シート | [6 empty] | CCB工法協会
基本配合
PRS | 目地幅（mm） | 目地深さ（mm） | 長さ（mm） | 体積（mm3） |  | 珪砂（g） | 樹脂（g）
| 15 | 10 | 1000 | 0.15 |  | 370 | 30
計画配合（目安）
| 目地幅（mm） | 目地深さ（mm） | 長さ（mm） | 体積（mm3） |  | 珪砂（g） | 樹脂（g）
| 10 | 10 | 1000 | 0.1 |  | 246.6667 | 20
| 10 | 15 | 1000 | 0.15 |  | 370 | 30
| 10 | 20 | 1000 | 0.2 |  | 493.3333 | 40
| 15 | 10 | 1000 | 0.15 |  | 370 | 30
| 15 | 15 | 1000 | 0.225 |  | 555 | 45
| 15 | 20 | 1000 | 0.3 |  | 740 | 60
| 20 | 10 | 1000 | 0.2 |  | 493.3333 | 40
| 20 | 15 | 1000 | 0.3 |  | 740 | 60
| 20 | 20 | 1000 | 0.4 |  | 986.6667 | 80
入力欄 | 10 | 15 | 7000 | 1.05 |  | 2590 | 210
|  |  |  | 0 |  | 0 | 0
| 10 | 15 | 33000 | 4.95 |  | 12210 | 990
|  |  |  | 0 |  | 0 | 0
|  |  |  | 0 |  | 0 | 0
[5 empty] | 計 | 14800 | 1200
基本配合 |  | ×2
プライマー | 目地幅（mm） | 目地深さ（mm） | 長さ（mm） | 面積（m2） |  | プライマー（g）
| 10 | 30 | 1000 | 0.04 |  | 4
計画数量（目安） |  | ×2
| 目地幅（mm） | 目地深さ（mm） | 長さ（mm） | 体積（mm3） |  | プライマー（g）
| 10 | 20 | 1000 | 0.03 |  | 3
| 10 | 30 | 1000 | 0.04 |  | 4
| 10 | 40 | 1000 | 0.05 |  | 5
| 15 | 20 | 1000 | 0.035 |  | 3.5
| 15 | 30 | 1000 | 0.045 |  | 4.5
| 15 | 40 | 1000 | 0.055 |  | 5.5
| 20 | 20 | 1000 | 0.04 |  | 4
| 20 | 30 | 1000 | 0.05 |  | 5
| 20 | 40 | 1000 | 0.06 |  | 6
入力欄 | 10 | 30 | 7000 | 0.28 |  | 28
|  |  |  | 0 |  | 0
| 20 | 30 | 180000 | 9 |  | 900
|  |  |  | 0 |  | 0
|  |  |  | 0 |  | 0
[5 empty] | 計 | 928
価格表
| ポーラスレジンサンド（PRS） | [5 empty] | 購入先
|  | 珪砂（4号） | 30kg/袋 | 時価 | （樹脂1kgに対し珪砂12kg） |  | 現場段取り
※同上 CCB工法協会推奨品：東海リテック㈱製（商品名：リバースサンドNo.5）
|  | PRS樹脂 | 1kg/袋 | 3,000円 | （歩掛り 目地W15,t10=33m） |  | AOIトーマス㈱
|  | プライマー | 0.9kg/缶 | 4,200円 | （歩掛り 同上目地9m2） |  | AOIトーマス㈱
※同上 連絡先TEL/FAX ０６－６９４６－１１８０
施工手順（基本）
目地内清掃（シール工）→マスカー養生（シール工）→PRS計量・練り混ぜ（シール工）→3面プライマー塗布（シール工）
→プライマーが乾かないうちに充填（左官工）→表面仕上げ（左官工）→養生撤去（シール工）→床清掃（シール工）
※約3時間経過後、硬化開始
乾燥養生期間（24時間以上）経過後、クロス下地補修→クロス貼り仕上げ